## 80A6
东莞市太平洋橡塑制品有限公司
混 炼 胶 检 测 报 告
Certificate of Analysis
客户代码： |  | ‘076 | 检测日期： |  | 2022-11-12 |  | 文件编号：TPY-4-10-02
检验编号(Test NO.): | [5 empty] | 检验标准(Test Standard):
配方编号(Formula Code): |  |  | TMQ-2070A-00-00 |  |  | 生产日期(Manufacture Date): |  | 2022-11-12
产品名称(Product Name): |  |  | EP70A密圈胶 |  |  | 此批数量(Quantity):
有效期(Term of validity)： | [5 empty] | 保存条件(Storage conditions): |  | 常温
管制批号(Lot NO.): | [5 empty] | 首数序号(Batch Number): |  | 试
检测项目 |  |  |  | 单位 | 标准 | 实测值Result |  | 判定 | 测试方法
Test Item |  |  |  | Unit | Limit |  |  | Appr. | Test Standard
1 | 密度 |  | / | g/cm³ |  | 1.11 |  |  | HG/T2728
2 | 硬度 |  | A型 | 邵A(Shore) |  | 70 |  |  | -
3 | 目尼粘度 |  | 100℃ | MS(1+4) |  | / |  |  | -
4 | 拉伸强度 |  | 3#刀 | MPa |  | 11.9 |  |  | -
5 | 扯断伸长率 |  | / | % |  | 510 |  |  | GB/T 1701
6 | 300定伸应力 |  | / | MPa |  | 7.3 |  |  | GB/T528
7 | 撕裂强度 |  | B型 | KN/m |  | 63 |  |  | GBT12829
8 | 硫化条件 |  | / | ℃×min |  | 170℃×5′ |  |  | -
9 | ts2 |  | / | 分秒(M、S) |  | 1′28″
10 | tc90 |  | / | 分秒(M、S) |  | 3′54″
11 | 永久压缩变形 |  | / | % |  |  |  |  | -
12 | 耐磨 |  | Din | Mm3 |  |  |  |  | -
13 | 耐黄变测试 |  | / | 级(grade) |  |  |  |  | -
14 | 耐臭氧性能测试 |  | / | [5 empty] | -
15 | 热空气加速老化和耐热试验 |  | / | % |  |  |  |  | GB/T 3512
16 | Ross 耐曲折测试 |  | / | 次 |  |  |  |  | -
17 | 湿热老化试验(恒温恒湿) |  | / | % |  |  |  |  | GB/T 15905
18 | 电阻值 |  | 500V | 兆欧106Ω |  |  |  |  | GB/T 11210
19 | 耐化学溶剂(耐油) |  |  | %
20 | 吐霜 |  | / | /
21 | 检验结果(Summary):
22 | 附件(Attachments)：
加促体系:1kg(accelerating agent proportion) |  |  |  | 加促工艺(Mixing agent technology) |  |  | 综合判定
S-80:8.5 g | [6 empty] | 盖章 此报告出自我司实验室，仅供参考！
CZ-80:8.5 kg
BZ-80:6.0 TT-75:2.2
建议硫化温度、压力(recommend.temp/press) |  |  |  | 备注(Notes)
170℃×150KG/CM2 |  |  |  | 已加促
制表： 伍良军 审核： 批准：
OK
NG
硫变图
硬度块
目尼图
其它：